## acc_Rahmen
Referenz | Beschreibung | Anzahl | Zusätzliche Informationen
1 | Verklebung Membran mit Balken - EpoTek | 1 | EpoTek Kleber mit einer Glasfaser in den Schlitz des Balkens einbringen und auf die Membranoberfläche im Bereich der Verklebung. Die Membran aus Federstahl in den Schlitz des Balken einfügen. Bei 130°C aushärten.
2 | Verklebung Membran mit Rahmen - EpoTek | 1 | EpoTek Kleber mit einer Glasfaser in den Schlitz des Rahmens einbringen und auf die Membranoberfläche im Bereich der Verklebung. Den Balken mit eingeklebter Membran in den Schlitz des Rahmen einfügen. Bei 130°C aushärten.

## acc_Plan
Funktionale Einheit | Typ | Referenz | Beschreibung | Anzahl | Zusätzliche Informationen | Zielwert | Toleranz | Bestimmungsgröße | Bedingung für nächsten Schritt
fos4Acc | Arbeitsschritt | 1 | Rahmen einlegen, Temperatursensor anbringen | 1 | Die Schrauben des Rahmens lösen und rechte Schraube heraus drehen. Den Rahmen in die Halterung einlegen und mit der Schraube befestigen. Temperatur-Sensor am Rahmen (untere Bohrung) anbringen. "Weiter"
fos4Acc | Arbeitsschritt | 2 | Rahmen einlegen, Faser an anschließen und reinigen, Kennungen eintragen | 1 | Faser an die Faser-Kupplung des Spektrometers anschließen. Faser im Bereich des Fasergitters mit Alkohol reinigen. Geben Sie die Sensor- und Faser-Identifikationskennung ein. "Weiter" |  |  | ids, date | ids, fbg
fos4Acc | Arbeitsschritt | 3 | Faser in Rahmen und Balken positionieren | 1 | Faserspitze durch obere, große Öffnung des Rahmen und Balken schieben, so dass das Fasergitter grob zwischen Balken und Rahmen (links) positioniert ist. Faser beidseitig des Rahmens mit den Klemmen fixieren. Darauf achten, das die Faser entspannt ist! "Weiter" |  |  | peak, temp, spectrum, fwhm, asymm
fos4Acc | Arbeitsschritt | 4 | Vorspannung grob | 1 | Faser auf die angestrebte Wellenlänge ungefähr vorspannen. "Weiter" | 1 |  |  | Zielwert
fos4Acc | Arbeitsschritt | 5 | Justage FBG | 1 | Das Fasergitter mittels Laser/Fiber Checker mittig zwischen Blaken und Rahmen positionieren. "Weiter"
fos4Acc | Arbeitsschritt | 6 | Vorspannung genau | 1 | Faser auf die angestrebte Wellenlänge vorspannen, ± 0,1 nm. "Weiter" | 2 |  | peak, temp | Zielwert
fos4Acc | Arbeitsschritt | 7 | Kleber in Klebestellen an Rahmen und Balken einbringen | 1 | Kleber (EpoTek 353 nd) mit Spritze + Nadel (rosa) vorsichtig in Klebestellen einbringen bis Kleber aus den Faseröffungen an Rahmen und Balken austritt. "Weiter" |  |  | timer
fos4Acc | Arbeitsschritt | 8 | Bügeleisen bei 160°C ca. 8 min | 1 | Bügeleisen mit 160°C mittig auf den Sensor stellen und ca. 8 min aushärten lassen. "Weiter"
fos4Acc | Arbeitsschritt | 9 | Starte neue Produktionssequenz |  | Produktionssequenz abgeschlossen, drücke "Neu" um eine neue Produktionssequenz zu starten

## acc_Konfektionierung
14 | Faserabführung mit 900 µm Buffer aufkleben | 1 | Faserabführung je ein Sensor gerade und je ein Sensor gewinckelt mit 900 µm Buffer aufkleben. Kabellänge von Faserabführung bis Stecker 30 cm.
15 | Silikon anbringen an Balken und Rahmen | 1 | Silikon mit Spritze (braune Kanüle) zuerst an Balken auftragen, dann durch Rahmen bis sich Klebetropfen bildet. Immer definierte Menge an Silikon verwenden => 0,5 ml. Mindestens 24 h aushärten lassen.
16 | LC/APC Stecker konfektionieren | 1
17 | Fixierung des Balken lösen und Speichern "Final" | 1
- 900µm Buffer (gelber Schlauch) auf 35cm ablängen
- Winkelstück in auf Faser auffädeln (Buffer als Führungshilfe)
- Kleber (UHU schnellfest) in Rahmen einbringen
- Winkelstück einsetzen und mit Kleber verstreichen
- Buffer auf Anschlag einschieben und Winkelstück gemäß Bild ausrichten
- Silikon in Spritze füllen (braune Kanüle)
- Silikon durch Rahmenöffnung einfüllen (0,5ml), zuerst Loch im Balken füllen, dann Klebetropfen bilden und in Rahmenöffnung austreten lassen, mindestens 24h aushärten lassen

## acc_QC
Funktionale Einheit | Typ | Referenz | Beschreibung | Anzahl | Zusätzliche Informationen | Zielwert | Toleranz | Bestimmungsgröße
fos4Acc | Arbeitsschritt | 1 | Sensor an Spektrometer anschließen | 1 | Sensor an das Spektrometers anschließen. Sensor Identifikationsnummer öffnen
fos4Acc | Arbeitsschritt | 2 | Messung 1 "0 g" | 1 | Sensor auf den Rücken legen und mit "Weiter" bestätigen |  |  | peak, spectrum, fwhm, asymm
fos4Acc | Arbeitsschritt | 3 | Messung 2 "-1 g" | 1 | Sensor auf die Seite (gegenüber der Faserabführung) stellen und mit "Weiter" bestätigen |  |  | peak, spectrum, fwhm, asymm
fos4Acc | Arbeitsschritt | 4 | Messung 3 "+1 g" | 2 | Sensor auf die Seite (Faserabführung) stellen und mit "Weiter" bestätigen |  |  | peak, spectrum, fwhm, asymm

## Tabelle1
fos4Acc | Arbeitsschritt | 9 | Abkühlen lassen | 1 | Abkühlen lassen im vorgespannten Zustand (Abkühlung mit Alu-Block beschleunigen). "Weiter"
fos4Acc | Arbeitsschritt | 10 | Aus Halterug nehmen und vollständig abkühlen | 1 | Aus Halterug nehmen, vorsichtig ablegen und vollständig abkühlen lassen
fos4Acc | Arbeitsschritt | 11 | Schrauben zur Fixierung des Balken | 1 | Zwei Schrauben zur Fixierung des Balken einschrauben. Darauf achten, dass Balken dabei nicht verspannt wird. Die Faser entsprechend ablängen, sodass sie 1-2 mm im Rahmen endet.

## acc_Silikon
Funktionale Einheit | Typ | Referenz | Beschreibung | Anzahl | Zusätzliche Informationen | Zielwert | Toleranz | Bestimmungsgröße | Bedingung für nächsten Schritt
fos4Acc | Arbeitsschritt | 1 | Sensor an Spektrometer anschließen | 1 | Sensor an das Spektrometers anschließen. Sensor Identifikationsnummer öffnen |  |  | date | ids
fos4Acc | Arbeitsschritt | 2 | Wellenlänge einstellen | 1 | Sensor mittels Schrauben auf die geforderte Wellenlänge einstellen | 3 |  | peak | Zielwert
fos4Acc | Arbeitsschritt | 3 | Silikon einfüllen | 1 | Silikon mit Spritze (Spezialkanüle) zuerst an Balken auftragen, dann durch Rahmen bis sich Klebetropfen bildet. Immer definierte Menge an Silikon verwenden => 0,5 ml. Mindestens 24 h aushärten lassen.
fos4Acc | Arbeitsschritt | 4 | Wellenlänge kontrollieren | 1 | Kontrollieren ob sich die Wellenlänge im entsprechenden Bereich befindet, evtl. nachjustieren | 3 |  | peak | Zielwert
fos4Acc | Arbeitsschritt | 5 | Fertig | 1 | Sensor zur Aushärtung des Silikons abstellen

## acc_Terminierung
Funktionale Einheit | Typ | Referenz | Beschreibung | Anzahl | Zusätzliche Informationen | Zielwert | Toleranz | Bestimmungsgröße | Bedingung für nächsten Schritt
fos4Acc | Arbeitsschritt | 1 | Sensor an Spektrometer anschließen | 1 | Sensor an das Spektrometers anschließen. Sensor Identifikationsnummer öffnen |  |  | date | ids
fos4Acc | Arbeitsschritt | 2 | Faserschleife | 1 | Faserende zur engen Schleife ziehen bis bis Wert "Rückkopplung" minimal wird | 4
fos4Acc | Arbeitsschritt | 3 | Faser kürzen | 1 | Faser innerhalb des Rahmens mittels Nagelschere abschneiden, kontrollieren ob "Rückkopplung" mindestens den Zielwer erreicht, ggf. weiter kürzen | 4 |  | peak | Zielwert
fos4Acc | Arbeitsschritt | 4 | Fertig | 1 | Sensor abstecken und zur Verklebung des Faserendes abstellen, Verklebung: Bohrung Faserende mit UHU schnellfest auffüllen