## acc_Produktion
Produktion Dokumentation
Produktions-ID | FBG-ID | Sensor-ID | Datum | Wellenlänge Ruhe [nm] | Temperatur Rahmen [°C] | Spekrum Datei | Halbwertsbreite [pm] | Asymmetrie-Verhältnis | Vorspannung [nm] | Temperatur Rahmen [°C] | Datum (Silikon) | Wellenlänge vor Silikon [nm] | Wellenlänge nach Silikon [nm] | Datum (Faserterminierung) | Returnloss (dBm) | Wellenlänge kalt LC/APC [nm] | Wellenlänge kalt - 1550 [nm] | Temperatur Rahmen [°C] | Asymmetrie 0g [nm] | Halbwertsbreite [nm] | Wellenlänge +g [nm] | Empfindlichkeit [nm/+g] | Asymmetrie +g [nm] | Halbwertsbreite +g [nm] | Wellenlänge -g [nm] | Empfindlichkeit [nm/-g] | Asymmetrie -g [nm] | Halbwertsbreite -g [nm]
2016-0001 | 2 | 0001 | 08:26-15.07.2016 | 1545.411 | 20.7 | 20160715_0827020001.spc | 0.552 | 0.04669069 | 1553.464 | 20.6 | 11:05-15.07.2016 | 1550.306 | 1550.306 | 14:03-15.07.2016 | -52.1
2016-0002 | 3 | 0002 | 08:32-15.07.2016 | 1545.416 | 20.8 | 20160715_0832490002.spc | 0.548 | 0.04741145 | 1553.417 | 20.6 | 11:05-15.07.2016 | 1550.318 | 1550.307
2016-0003 | 4 | 0003 | 08:34-15.07.2016 | 1545.409 | 20.7 | 20160715_0834100003.spc | 0.548 | 0.0470565 | 1553.53 | 20.7 | 11:06-15.07.2016 | 1550.308 | 1550.26
2016-0004 | 5 | 0004 | 08:43-15.07.2016 | 1545.407 | 20.8 | 20160715_0843250004.spc | 0.552 | 0.04654777 | 1553.522 | 20.5 | 11:05-15.07.2016 | 1550.308 | 1550.308
2016-0005 | 7 | 0005 | 10:32-15.07.2016 | 1545.409 | 21.4 | 20160715_1032130005.spc | 0.556 | 0.04617098 | 1553.525 | 21.4 | 13:11-15.07.2016 | 1550.227 | 1550.222
2016-0006 | 8 | 0006 | 10:38-15.07.2016 | 1545.409 | 21.3 | 20160715_1038500006.spc | 0.556 | 0.04567331 | 1553.519 | 21.5 | 13:19-15.07.2016 | 1550.221 | 1550.222
2016-0007 | 1 | 0007 | 10:46-15.07.2016 | 1548.763 | 21 | 20160715_1046370007.spc | 0.56 | 0.04357466