## acc_Produktion
Produktion Dokumentation
Produktions-ID | FBG-ID | Sensor-ID | Datum | Wellenlänge Ruhe [nm] | Temperatur Rahmen [°C] | Spekrum Datei | Halbwertsbreite [pm] | Asymmetrie-Verhältnis | Vorspannung [nm] | Temperatur Rahmen [°C] | Wellenlänge nach 8 min heiß [nm] | Temperatur Rahmen nach 8 min [°C] | Wellenlänge nach Verklebung heiß (90°) [nm] | Wellenlänge kalt LC/APC [nm] | Wellenlänge kalt - 1550 [nm] | Temperatur Rahmen [°C] | Asymmetrie 0g [nm] | Halbwertsbreite [nm] | Wellenlänge +g [nm] | Empfindlichkeit [nm/+g] | Asymmetrie +g [nm] | Halbwertsbreite +g [nm] | Wellenlänge -g [nm] | Empfindlichkeit [nm/-g] | Asymmetrie -g [nm] | Halbwertsbreite -g [nm]
2016-0001 | Loptek(Fos4X)-1-26 | 0001 | 2016-02-09 | 1545.061 |  |  |  |  | 1553.478 |  |  |  | 1551.7 | 1550.168 | 0.168 | 24.4 | 0.005 | 0.535 | 1550.553 | 0.384 | 0.005 | 0.534 | 1549.816 | 0.352 | 0.006 | 0.531
2016-0002 | Loptek(Fos4X)-1-33 | 0002 | 2016-02-09 | 1554.122 |  |  |  |  | 1553.373 |  |  |  | 1551.477 | 1550.502 | 0.502 | 24.2 | 0 | 0.531 | 1550.86 | 0.358 | 0.001 | 0.523 | 1550.16 | 0.342 | 0.001 | 0.53
2016-0003 | Loptek(Fos4X)-1-22 | 0003 | 2016-02-10 | 1545.06 |  |  |  |  | 1553.502 |  |  |  | 1551.6 | 1550.159 | 0.159 | 24.1 | 0.006 | 0.558 | 1550.625 | 0.466 | 0.007 | 0.553 | 1549.733 | 0.425 | 0.007 | 0.553
2016-0004 | Loptek(Fos4X)-1-29 | 0004 | 2016-02-10 | 1545.203 |  |  |  |  | 1553.5 |  |  |  | 1551.29 | 1550.856 | 0.856 | 23.9 | 0.004 | 0.525 | 1551.254 | 0.399 | 0.003 | 0.528 | 1550.502 | 0.354 | 0.004 | 0.528
2016-0005 | Loptek(Fos4X)-1-21 | 0005 | 2016-02-10 | 1545.063 |  |  |  |  | 1553.506 |  |  |  | 1551.75 | 1550.252 | 0.252 | 24.3 | 0.01 | 0.541 | 1550.693 | 0.441 | 0.01 | 0.538 | 1549.844 | 0.407 | 0.01 | 0.539
2016-0006 | Loptek(Fos4X)-1-34 | 0006 | 2016-02-10 | 1545.21 |  |  |  |  | 1553.504 |  |  |  | 1552.2 | 1550.668 | 0.668 | 23.6 | 0.005 | 0.516 | 1551.077 | 0.409 | 0.004 | 0.518 | 1550.27 | 0.399 | 0.004 | 0.522
2016-0007 | Loptek(Fos4X)-1-27 | 0007 | 2016-02-16 | 1545.026 |  |  |  |  | 1553.585 |  |  |  | 1552.94 | 1550.581 | 0.581 | 23.5 | 0.007 | 0.538 | 1551.056 | 0.475 | 0.006 | 0.535 | 1550.123 | 0.458 | 0.006 | 0.539
2016-0008 | Loptek(Fos4X)-1-25 | 0008 | 2016-02-16 | 1545.08 | 30.8 |  |  |  | 1553.582 |  |  |  | 1552.45 | 1550.724 | 0.724 | 23.7 | 0.005 | 0.563 | 1551.121 | 0.397 | 0.005 | 0.563 | 1550.362 | 0.362 | 0.006 | 0.563
2016-0009 | Loptek(Fos4X)-1-30 | 0009 | 2016-02-16 | 1545.06 | 25 |  |  |  | 1553.584 |  |  |  | 1552.9 | 1551.228 | 1.228 | 23.7 | 0.01 | 0.523 | 1551.651 | 0.423 | 0.013 | 0.529 | 1550.841 | 0.387 | 0.01 | 0.519
2016-0010 | Loptek(Fos4X)-1-23 | 0010 | 2016-02-16 | 1545.17 | 27.6 |  |  |  | 1553.57 |  |  |  | 1552.3 | 1550.854 | 0.854 | 23.6 | 0.001 | 0.559 | 1551.231 | 0.377 | 0.003 | 0.565 | 1550.496 | 0.358 | 0.001 | 0.567
2016-0011 | Loptek(Fos4X)-1-24 | 0011 | 2016-02-16 | 1545.11 | 29.1 |  |  |  | 1553.644 |  |  |  | 1552.67 | 1550.257 | 0.257 | 23.8 | 0.003 | 0.533 | 1550.6 | 0.343 | 0.004 | 0.535 | 1549.937 | 0.32 | 0.002 | 0.535
2016-0012 | Loptek(Fos4X)-1-41 | 0012 | 20.05.2016 | 1545.071 | 25.3 | 20160520_1106090012.spc | 0.634011 | 0.00615347 | 1553.046 | 25.3 | 1554.816 | 156.9 |  | 1551.013 | 1.013 | 29.4 | 0 | 0.527 | 1551.526 | 0.513 | 0.004 | 0.533 | 1550.512 | 0.5 | 0.001 | 0.535
2016-0013 | Loptek(Fox4x)-1-31 | 0013 | 20.05.2016 | 1545.093 | 33.9 | 20160520_1147160013.spc | 0.5452441 | 0.006081787 | 1553.039 | 33.2 | 1555.309 | 140.5 |  | 1550.54 | 0.54 | 30.0 | 0.008 | 0.539 | 1550.943 | 0.404 | 0.008 | 0.539 | 1550.138 | 0.401 | 0.007 | 0.536
2016-0014 | Loptek(Fox4x)-1-47 | 0014 | 23.05.2016 | 1545.124 | 28 | 20160523_1027490014.spc | 0.7213794 | 0.002940745 | 1553.043 | 28 | 1555.114 | 148.2 |  | 1550.118 | 0.118 | 29.7 | 0.001 | 0.561 | 1550.54 | 0.422 | 0.001 | 0.566 | 1549.685 | 0.433 | 0.001 | 0.563
2016-0015 | Loptek(Fox4x)-1-18 | 0015 | 23.05.2016 | 1545.195 | 37.6 | 20160523_1105580015.spc | 0.9700083 | 0.002692032 | 1553.086 | 37.1 | 1555.241 | 159.2 |  | 1551.2 | 1.2 | 29.5 | 0.001 | 0.569 | 1551.631 | 0.432 | 0.001 | 0.575 | 1550.742 | 0.458 | 0.001 | 0.57
2016-0016 | Loptek(Fox4x)-1-48 | 0016 | 23.05.2016 | 1545.202 | 36.1 | 20160523_1142360016.spc | 0.7564274 | 0.003573166 | 1553.002 | 35.6 | 1555.132 | 152.7 |  | 1551.316 | 1.316 | 30.6 | 0.001 | 0.559 | 1551.724 | 0.407 | 0.001 | 0.564 | 1550.89 | 0.426 | 0.002 | 0.563
2016-0017 | Loptek(Fox4x)-1-44 | 0017 | 23.05.2016 | 1545.191 | 43.7 | 20160523_1208160017.spc | 0.76736 | 0.002211834 | 1553.013 | 42.9 | 1554.933 | 149.4 |  | 1550.087 | 0.087 | 33.4 | 0.002 | 0.555 | 1550.481 | 0.394 | 0.008 | 0.56 | 1549.704 | 0.382 | 0.009 | 0.559
2016-0018 | 1-43 | 0018 | 23.05.2016 | 1545.19 | 31.4 | 20160523_1310360018.spc | 0.7416818 | 0.007659696 | 1553.023 | 31.6 | 1555.078 | 155.4 |  | 1549.959 | -0.041 | 29.3 | 0.002 | 0.565 | 1550.406 | 0.447 | 0.003 | 0.567 | 1549.516 | 0.442 | 0.002 | 0.567
2016-0019 | 1-36 | 0019 | 23.05.2016 | 0 | 39.3 | 20160523_1350160019.spc | 0.7627746 | nan | 1553.061 | 37.8 | 1555.099 | 148 |  | 1548.644 | -1.356 | 30.2 | 0.005 | 0.512 | 1549.074 | 0.429 | 0.007 | 0.517 | 1548.256 | 0.389 | 0.007 | 0.513
2016-0020 | 1-49 | 0020 | 23.05.2016 | 1545.259 | 38.4 | 20160523_1427540020.spc | 0.7648873 | 0.0009330503 | 1553.037 | 37.8 | 1554.849 | 148.4 |  | 1550.051 | 0.051 | 29.5 | 0.006 | 0.56 | 1550.395 | 0.344 | 0.005 | 0.563 | 1549.676 | 0.374 | 0.006 | 0.565
2016-0021 | 1-42 | 0021 | 23.05.2016 | 1545.284 | 42.9 | 20160523_1449110021.spc | 0.7686139 | 0.002619741 | 1553.044 | 42.7 | 1554.94 | 153.1 |  | 1551.374 | 1.374 | 30.1 | 0.001 | 0.566 | 1551.743 | 0.369 | 0.001 | 0.568 | 1550.976 | 0.397 | 0.002 | 0.566
2016-0022 | 1-4 | 0022 | 06.06.2016 | 1544.985 | 28.9 | 20160606_1025260022.spc | 0.7187123 | 0.004949752 | 1552.944 | 29.1 | 1554.906 | 148.5 |  | 1549.619 | -0.381 | 28.7 | 0.005 | 0.611 | 1550.158 | 0.539 | 0.005 | 0.609 | 1549.088 | 0.531 | 0.002 | 0.612
2016-0023 | 1-50 | 0023 | 06.06.2016 | 1545.189 | 39.4 | 20160606_1103390023.spc | 0.6385666 | 0.002813535 | 1552.945 | 39 | 1553.588 | 150.2 |  | 1549.94 | -0.06 | 27.8 | 0.008 | 0.56 | 1550.453 | 0.513 | 0.007 | 0.565 | 1549.451 | 0.49 | 0.008 | 0.565
2016-0024 | 1-6 | 0025 | 06.06.2016 | 1545.21 | 38.4 | 20160606_1143120025.spc | 0.6441377 | 0.0007296991 | 1553.418 | 36.9 | 1555.669 | 152.5 |  | 1549.609 | -0.391 | 28.9 | 0.001 | 0.567 | 1550.114 | 0.504 | 0 | 0.567 | 1549.1 | 0.509 | 0.001 | 0.567
2016-0025 | 1-19 | 0027 | 06.06.2016 | 1545.338 | 38 | 20160606_1213190027.spc | 0.6907137 | 0.003000273 | 1553.439 | 37.3 | 1555.447 | 150.5 |  | 1549.947 | -0.053 | 28.9 | 0.003 | 0.594 | 1550.466 | 0.518 | 0.003 | 0.595 | 1549.449 | 0.499 | 0.002 | 0.59
2016-0026 | 1-5 | 0028 | 06.06.2016 | 1545.107 | 30.6 | 20160606_1317370028.spc | 0.6603101 | 0.003103961 | 1553.402 | 30.7 | 1555.497 | 149.4 |  | 1549.92 | -0.08 | 28.6 | 0.005 | 0.568 | 1550.479 | 0.558 | 0.005 | 0.569 | 1549.385 | 0.535 | 0.004 | 0.567
2016-0027 | 1-39 | 0029 | 06.06.2016 | 1545.263 | 40.4 | 20160606_1339550029.spc | 0.6061522 | 0.002092544 | 1553.405 | 36.6 | 1555.722 | 136.2 |  | 1549.895 | -0.105 | 28.3 | 0.009 | 0.549 | 1550.389 | 0.494 | 0.003 | 0.545 | 1549.409 | 0.486 | 0.007 | 0.544
2016-0028 | 1-3 | 0030 | 06.06.2016 | 1545.169 | 41.9 | 20160606_1405320030.spc | 0.6670342 | 0.005177163 | 1553.403 | 42.2 | 1555.153 | 133.2 |  | 1549.665 | -0.335 | 29.3 | 0.008 | 0.566 | 1550.147 | 0.483 | 0.006 | 0.562 | 1549.143 | 0.522 | 0.008 | 0.565
2016-0029 | 1-11 | 0031 | 06.06.2016 | 1545.149 | 48.5 | 20160606_1424200031.spc | 0.6700945 | 0.004979724 | 1553.398 | 44.4 | 1554.985 | 139.5 |  | 1549.652 | -0.348 | 28.8 | 0.003 | 0.585 | 1550.157 | 0.505 | 0.004 | 0.582 | 1549.113 | 0.539 | 0.003 | 0.583
2016-0030 | 1-28 | 0032 | 06.06.2016 | 1545.235 | 47.4 | 20160606_1446090032.spc | 0.6068801 | 0.0003128858 | 1553.395 | 46.3 | 1555.443 | 149.5 |  | 1550.076 | 0.076 | 29.1 | 0.009 | 0.54 | 1550.573 | 0.497 | 0.009 | 0.541 | 1549.603 | 0.472 | 0.01 | 0.542
2016-0031 | 1-38 | 0033 | 06.06.2016 | 1545.267 | 46.3 | 20160606_1504020033.spc | 0.6053064 | 0.000874276 | 1553.413 | 46 | 1554.879 | 150 |  | 1549.778 | -0.222 | 28.6 | 0.002 | 0.54 | 1550.29 | 0.512 | 0 | 0.54 | 1549.246 | 0.532 | 0 | 0.54
2016-0032 | 1-35 | 0034 | 07.06.2016 | 1545.145 | 26.7 | 20160607_0816180034.spc | 0.5894302 | 0.0008895574 | 1553.405 | 26.7 | 1555.381 | 26.7 |  |  | -
2016-0033 | 1-45 | 0036 | 07.06.2016 | 1545.214 | 34.8 | 20160607_0847120036.spc | 0.6455496 | 0.00281793 | 1553.407 | 35.1 | 1555.496 | 154.6 |  |  | -
2016-0034 | 1-17 | 0037 | 07.06.2016 | 1544.995 | 32.4 | 20160607_0942080037.spc | 0.651032 | 0.0005233212 | 1553.395 | 32.1 | 1555.093 | 147.3 |  |  | -
2016-0035 | 1-32 | 0038 | 07.06.2016 | 1545.226 | 39.8 | 20160607_1011580038.spc | 0.6081746 | 0.003312278 | 1553.406 | 38.6 | 1555.807 | 148.3 |  |  | -
2016-0036 | 1-40 | 0039 | 07.06.2016 | 1545.257 | 39.2 | 20160607_1041590039.spc | 0.6112409 | 0.003006923 | 1553.422 | 51.8 | 1555.289 | 152.8 |  |  | -
2016-0037 | 1-37 | 0040 | 07.06.2016 | 1545.236 | 42.2 | 20160607_1121530040.spc | 0.6151254 | 0.001504154 | 1553.409 | 41.1 | 1555.022 | 152.4 |  |  | -
2016-0038 | 1-1 | 0041 | 07.06.2016 | 1545.011 | 41.4 | 20160607_1152220041.spc | 0.6819018 | 0.000354343 | 1553.379 | 39.8 | 1555.18 | 155.1 |  |  | -
2016-0039 | 1-2 | 0042 | 07.06.2016 | 1545.051 | 42.1 | 20160607_1220220042.spc | 0.6551229 | 0.004097858 | 1553.368 | 40.7 | 1555.307 | 151.6 |  |  | -
2016-0040 | 1-8 | 0043 | 07.06.2016 | 1549.709 | 34.1 | 20160607_1313470043.spc | 0.7051359 | 4.749639 | 1553.388 | 33.9 | 1555.481 | 148 |  |  | -
2016-0041 | 1-9 | 0044 | 07.06.2016 | 1545.112 | 39.9 | 20160607_1346290044.spc | 0.6572783 | 0.002691442 | 1553.362 | 38.8 | 1555.305 | 152 |  |  | -
2016-0042 | 1-15 | 0045 | 07.06.2016 | 1545.261 | 43.2 | 20160607_1412550045.spc | 0.6816506 | 0.003272255 | 1553.401 | 41.5 | 1555.333 | 149.1 |  |  | -
-
-
-
-
-
-
-
-
-
-
-
-
-
-
-
-
-
-
-
-
-
-
-
-
-
-
-
-
-
-
-
-
-
-
-
-
-
-
-
-
-
-
-
-
-
-
-
-
-
-
-
-
-
-
-
-
-
-
-
-
-
-
-
-
-
-
-
-
-
-
-
-
-
-
-
-
-
-
-
-
-
-
-
-
-
-
-
-
-
-
-
-
-
-
-
-
-
-
-
-
-
-
-
-
-
-
-
-
-
-
-
-
-
-
-
-
-
-
-
-
-
-
-
-
-
-
-
-
-
-
-
-
-
-
-
-
-
-
-
-
-
-
-
-
-
-
-
-
-
-
-
-
-
-
-
-
-
-
-
-
-
-
-
-
-
-
-
-
-
-
-
-
-
-
-
-
-
-
-
-
-
-
-
-
-
-
-
-
-
-
-
-
-
-
-
-
-
-
-
-
-
-
-
-
-
-
-
-
-
-
-
-
-
-
-
-
-
-
-
-
-
-
-
-
-
-
-
-
-
-
-
-
-
-
-
-
-
-
-
-
-
-
-
-
-
-
-
-
-
-
-
-
-
-
-
-
-
-
-
-
-
-
-
-
-
-
-
-
-
-
-
-
-
-
-
-
-
-
-
-
-
-
-
-
-
-
-
-
-
-
-
-
-
-
-
-
-
-
-
-
-
-
-
-
-
-
-
-
-
-
-
-
-
-
-
-
-
-
-
-
-
-
-
-
-
-
-
-
-
-
-
-
-
-
-
-
-
-
-
-
-
-
-
-
-
-
-
-
-
-
-
-
-
-
-
-
-
-
-
-
-
-
-
-
-
-
-
-
-
-
-
-
-
-
-
-
-
-
-
-
-
-
-
-
-
-
-
-
-
-
-
-
-
-
-
-
-
-
-
-
-
-
-
-
-
-
-
-
-
-
-
-
-
-
-
-
-
-
-
-
-
-
-
-
-
-
-
-
-
-
-
-
-
-
-
-
-
-
-
-
-
-
-
-
-
-
-
-
-
-
-
-
-
-
-
-
-
-
-
-
-
-
-
-
-
-
-
-
-
-
-
-
-
-
-
-
-
-
-
-
-
-
-
-
-
-
-
-
-
-
-
-
-
-
-
-
-
-
-
-
-
-
-
-
-
-
-
-
-
-
-
-
-
-
-
-
-
-
-
-
-
-
-
-
-
-
-
-
-
-
-
-
-
-
-
-
-
-
-
-
-
-
-
-
-
-
-
-
-
-
-
-
-
-
-
-
-
-
-
-
-
-
-
-
-
-
-
-
-
-
-
-
-
-
-
-
-
-
-
-
-
-
-
-
-
-
-
-
-
-
-
-
-
-
-
-
-
-
-
-
-
-
-
-
-
-
-
-
-
-
-
-
-
-
-
-
-
-
-
-
-
-
-
-
-
-
-
-
-
-
-
-
-
-
-
-
-
-
-
-
-
-
-
-
-
-
-
-
-
-
-
-
-
-
-
-
-
-
-
-
-
-
-
-
-
-
-
-
-
-
-
-
-
-
-
-
-
-
-
-
-
-
-
-
-
-
-
-
-
-
-
-
-
-
-
-
-
-
-
-
-
-
-
-
-
-
-
-
-
-
-
-
-
-
-
-
-
-
-
-
-
-
-
-
-
-
-
-
-
-
-
-
-
-
-
-
-
-
-
-
-
-
-
-
-
-
-
-
-
-
-
-
-
-
-
-
-
-
-
-
-
-
-
-
-
-
-
-
-
-
-
-
-
-
-
-
-
-
-
-
-
-
-
-
-
-
-
-
-
-
-
-
-
-
-
-
-
-
-
-
-
-
-
-
-
-
-
-
-
-
-
-
-
-
-
-
-
-
-
-
-
-
-
-
-
-
-
-
-
-
-
-
-
-
-
-
-
-
-
-
-
-
-
-
-
-
-
-
-
-
-
-
-
-
-
-
-
-
-
-
-
-
-
-
-
-
-
-
-
-
-
-
-
-
-
-
-
-
-
-
-
-
-
-
-
-
-
-
-
-
-
-
-
-
-
-
-
-
-
-
-
-
-
-
-
-
-
-
-
-
-
-
-
-
-
-
-
-
-
-
-
-
-
-
-
-
-
-
-
-
-
-
-
-
-
-
-
-
-
-
-
-
-
-
-
-
-
-
-
-
-
-
-
-
-
-
-
-
-
-
-